## Sheet1
融水苗族自治县人民医院布草采购项目清单
序号 | 品名 | 规格 | 单位 | 报价 | 样品 | 材质参数
1 | 医生服夏装 | 全码数 | 件 |  | L | 涤棉面料： ★1.纤维含量：聚酯纤维：65%土2%，棉：35%土2%； ★2.经向密度（根/10cm）：≥510，纬向密度（根/10cm）：≥275； ★3.经纱支数：32s+2，纬纱支数：32s+2； ★4.PH值：4.0-7.5； ★5.异味：无； ★6.甲醛含量（mg/kg）：≤20； ★7.可分解致癌芳香胺染料（mg/kg）：禁用； ★8.耐酸汗渍色牢度：≥4-5级； ★9.耐碱汗渍色牢度：≥4-5级； ★10.耐唾液色牢度：≥4-5级； ★11.耐摩擦色牢度：≥4-5级； ★12.顶破强力/N：≥250. ★13.起球/级：≥3-4. ★14.水洗后扭曲率/%：≤4.0. 需提供封面具有CNAS或CMA标识的第三方检测机构出具的检测报告原件佐证★参数
2 | 医生服冬装 | 全码数 | 件 |  | L
3 | *护士服夏装 | 全码数 | 件 |  | M
4 | *护士服冬装 | 全码数 | 件 |  | M
5 | 医技服夏装 | 全码数 | 件 |  | L
6 | 医技服冬装 | 全码数 | 件 |  | L
7 | 分体套装夏装 | 全码数 | 套 |  | M
8 | 分体套装冬装 | 全码数 | 套 |  | M
9 | 护士短裤 | 全码数 | 条 |  | 不限码数
10 | 护士裤 | 全码数 | 条 |  | 不限码数
11 | 护士帽 | 全码数 | 顶 |  | 不限码数
12 | 探视服 | 全码数 | 件 |  | 不限码数
13 | *床单 | 180×280cm | 张 |  | 按尺寸 | 材质参数： ★1.线密度（S）：经纱32±2，纬纱32±2； ★2.织物密度（根/英寸）：径向密度142±8，纬向密度76±5； ★3.纤维含量：65±5%棉；35±5%涤纶； ★4.PH值7.8； ★5.甲醛（mg/kg）含量:未检出； ★6.异味：无； ★7.耐干摩擦色牢度≥4； ★8.耐酸汗渍色牢度≥4； ★9.耐碱汗渍色牢度≥4； ★10.耐水色牢度≥4； ★11.可分解致癌芳香按燃料（mg/kg）：未检出。 需提供封面具有CNAS或CMA标识的第三方检测机构出具的检测报告原件佐证★参数
14 | *被套 | 180×230cm | 张 |  | 按尺寸
15 | *枕套 | 50×70cm | 个 |  | 按尺寸
16 | 中单 | 120×180cm | 张 |  | 按尺寸
17 | 枕芯 | 48×74cm | 个 |  | 按尺寸 | 纤维含量（填充物）：100%聚酯纤维 织物断裂强力（面料）：长度方向220N 宽度方向220N 织物起球性能（面料）：3级
18 | 病服上衣 | 全码数 | 件 |  | 不限码数 | 抗菌面料； ★1.纤维含量：棉100%； ★2.线密度：经向：(26.5±0.5)tex，纬向：(26.5±0.5)tex; ★3.密度：经向：530±5根/10cm，纬向：280土5根/10cm； ★4.质量：230±10g/㎡; ★5.起球性能：≥4级； ★6.撕破强力：经向：≥22N，纬向：≥19N； ★7.断裂强力：经向：≥1100N，纬向：≥590N； ★8.耐磨性能：>11000次； ★9.厚度：≥0.55mm; ★10.异味：无； ★11.pH值：4.0~8.5; ★12.甲醛含量：≤75mg/kg; ★13.可分解致癌芳香胺染料：无； ★14.耐水色牢度：原样变色≥4-5级，沾色[羊毛]≥4-5级，沾色[棉]≥4-5级； ★15.耐酸汗渍色牢度：原样变色≥4-5级，沾色[羊毛]≥4-5级，沾色[棉]≥4-5级； ★16.耐碱汗渍色牢度：原样变色≥4-5级，沾色[羊毛]≥4-5级，沾色[棉]≥4-5级； ★17.耐皂洗色牢度：原样变色≥4级，沾色[羊毛]≥4-5级，沾色[棉]≥4-5级； ★18.耐摩擦色牢度：干摩≥4-5级，湿摩≥4-5级； ★19.耐氯化水色牢度：≥4-5级； ★20.酚黄变色牢度：≥4-5级； ★21.大肠杆菌（ATCC25922）抑菌率：≥99%； ★22.金黄色葡萄球菌（ATCC6538）抑菌率：≥99%； ★23.肺炎克雷伯氏菌（ATCC4352）抑菌率：≥99%； ★24.铜绿假单胞菌（CICC21630）抑菌率：≥99%； ★25.白色念珠菌（ATCC10231）抑菌率：≥99%； ★26.枯草芽孢杆菌（ATCC29372）抑菌率：≥99%。 需提供封面具有CNAS或CMA标识的第三方检测机构出具的检测报告原件佐证★参数
19 | 病服裤 | 全码数 | 条 |  | 不限码数
20 | 手术衣 | 全码数 | 件 |  | L
21 | 洗手衣 | 全码数 | 套 |  | L
22 | 机头罩 | 55×55×20cm | 张 |  | 按尺寸
23 | 挡板套 | 80×75cm | 张 |  | 按尺寸
24 | 双层包布 | 85×52cm | 张
25 | 双层包布 | 130×130cm | 张
26 | 双层包布 | 65×90cm | 张
27 | *双层包布 | 150×150cm | 张 |  | 按尺寸
28 | 剖腹单 | 200×300cm | 张 |  | 按尺寸
29 | 双孔巾 | 420×185cm | 张 |  | 按尺寸
30 | 床垫 | 90×200cm | 张 |  | 按尺寸 | 双摇床垫，5公分棕，5公分高强度海绵，防水外层，可拆卸。
31 | 床垫 | 150×200cm | 张 |  |  | 平板床垫，5公分棕，5公分高强度海绵，防水外层，可拆卸。
32 | 棉被 | 4斤 | 张 |  |  | 棉胎级别：一级 颜色级（淡点污棉）：1级 含杂率%：0.8 纤维含量：100%棉。
33 | 棉被 | 6斤 | 张
34 | 棉被 | 8斤 | 张
35 | *棉被 | 10斤 | 张 |  | 按尺寸
总金额： | [5 empty] | 总金额包含普票税费与运输费用
备注：标黄内容需带样品到招标现场进行样品核验